## 拟入选目录（124项）
苏州市重点新材料首批次应用示范指导目录（2024年版）
序号 | 所属领域 | 产品名称 | 关键技术参数（3-5个）
1 | 先进金属材料 | 薄规格新能源汽车驱动电机用无取向硅钢 | 厚度0.15-0.30mm系列产品，以厚度0.25mm产品25WV1300为例 1、磁性能：铁损P1.0/400≤13W/kg 2、磁感B5000：≥1.62T 3、抗拉强度：≥490MPa，屈服强度：≥380MPa，断后延伸率：≤10%，硬度：≥100HV1
2 | 先进金属材料 | 基于薄带铸轧工艺的低碳排放超高强度热成形钢 | 1、热成形后零件强度：1100-1350MPa 2、抗拉强度：1450-1750MPa 3、延伸率：≥5.0% 4、硬度：≥400HV10
3 | 先进金属材料 | 新能源汽车用一体化压铸模具钢 | 1、超声波探伤：满足SRP1921第3组 D/d要求 2、热处理硬度：30-34HRC，截面硬度均匀性：≤3HRC 3、力学性能：Rm≥1080Mpa，RP0.2≥980Mpa，A5≥14％，AKV2≥30J
4 | 先进金属材料 | 低温钢筋HRB500DW | 1、常温下屈服强度：500-650MPa 2、低温-165℃下，无缺口钢筋下屈服强度：≥575Mpa，最大力总延伸率：≥3.0% 3、低温-165℃下，有缺口钢筋下最大力总延伸率：≥1.0%
5 | 先进金属材料 | 耐蚀钢筋HRB400CE | 1、抗拉强度：≥560Mpa 2、屈服强度：≥400MPa 3、相对于普通钢筋，耐腐蚀钢筋的相对腐蚀速率≤70%
6 | 先进金属材料 | 超高频微型毛纽扣连接器用铍铜合金丝材 | 1、成分范围（%） Be：1.80～2.0，Ni+Co：≥0.2，Ni+Co+Fe：≤0.6，Al：≤0.2，Si：≤0.2，Cu：余量 2、尺寸规格：0.01-0.05 mm 3、尺寸公差：-0.0025-0 mm 4、抗拉强度(硬态)：1500-1700MPa 5、导电率：15-20% IACS
7 | 先进金属材料 | 聚晶金刚石复合片 | 1、硬度：≥HV4000 2、拱形度：≤0.1mm 3、厚度公差：≤±0.1mm
8 | 先进金属材料 | 聚晶PCBN刀片 | 1、硬度：≥3200HV 2、抗冲击韧性：≥25J 3、抗弯强度：≥500MPa
9 | 先进金属材料 | Ti-3Al-2.5V钛合金无缝管材 | 1、力学性能：抗拉强度Rm≥862MPa，屈服强度Rp0.2≥724MPa，延伸率A50mm≥14%（其中Φ6×0.5mm≥10%） 2、收缩应变比：外径＜25mm，1.3≤CSR≤2.5；外径=25mm， 1.3≤CSR≤3.5 3、压扁试验：沿垂直于管材纵向的方向逐渐施加载荷压扁直至平板距不大于10倍壁厚（外径6mm规格）或不大于16倍壁厚（外径25mm规格）或不大于12倍壁厚（其他规格），管材的内外表面不应有裂纹、断裂、开口式的模具划痕和抛光痕迹
10 | 先进金属材料 | 高强韧气体保护焊丝 | 1、抗拉强度Rm：≥1000MPa 2、屈服强度Rp0.2：≥900MPa 3、延伸率：≥15% 4、-40℃冲击功：≥47J
11 | 先进金属材料 | 2200MPa级桥索镀锌钢丝用盘条 | 1、抗拉强度：≥1550MPa 2、断面收缩率：≥25% 3、索氏体含量：≥90%
12 | 先进金属材料 | 海洋工程混凝土用高耐蚀合金带肋钢筋 | 1、钢筋屈服强度Rp0.2：≥400MPa，断后伸长率：≥16%，最大力总伸长率：≥7.5% 2、钢筋耐腐蚀性能与GB/T1499.2中的HRB400钢筋相比，相对腐蚀率≤20% 备注：相对腐蚀率=（高耐蚀合金钢筋的平均腐蚀速率/比照钢筋的平均腐蚀速率）×100%
13 | 先进金属材料 | 7系高强度铝合金高铁转向架锻件 | 1、轴箱体：纵向抗拉强度≥490MPa，屈服强度≥420MPa，延伸率≥7%。牵引拉杆：纵向抗拉强度≥540MPa，屈服强度≥450MPa，延伸率≥10%。牵引梁：纵向抗拉强度≥510MPa，屈服强度≥410MPa，延伸率≥6% 2、锻铝件电导率：≥39%IACS
14 | 先进金属材料 | 大型复杂断面汽车轻量化铝合金挤压型材 | 1、抗拉强度Rm：≥390Mpa 2、屈服强度Rp0.2：≥350Mpa 3、断后伸长率：≥10%
15 | 先进金属材料 | 超高纯难熔金属-钨制品 | 1、纯度7N+，密度≥19.20g/cm3，沿厚度方向微观组织均匀 2、规格1：直径＞336mm，规格2：直径＞450mm
16 | 先进金属材料 | 铜不锈钢复合带 | 1、T2+304+T2：软态HV≤200，EL≥42 2、T2+201+T2：软态HV≤250，EL≥42 3、T2+316L+T2：软态HV≤190，EL≥42
17 | 先进金属材料 | F11/F18子弹钢 | 1、F11覆铜钢：抗拉强度265-365MPa，EL≥43 2、F18覆铜钢：抗拉强度305-395MPa，EL≥37
18 | 先进金属材料 | 高强韧铸造铝合金 | 1、抗拉强度：≥300MPa 2、屈服强度：≥235MPa 3、断后伸长率：≥5%
19 | 先进金属材料 | 第二代高温（YBCO）超导材料 | 1、临界电流：77K自场下Ic≥550A（12mm） 2、机械性能：轴向拉伸强度≥500MPa，应变≥0.4%
20 | 先进金属材料 | 鳞片状铜金粉颜料 | 1、铜（Cu）：≥90% 2、松装密度：≤0.85g/cm³ 3、水面遮盖率：≥8000cm2/g
21 | 先进金属材料 | 汽车轻量化用高性能铝合金挤压型材 | 1、型材产品屈服强度：≥500MPa 2、伸长率：≥10% 3、屈服强度波动：≤±15MPa
22 | 先进金属材料 | 压铸模具用增材制造模芯镶件 | 1、室温洛氏硬度：≥44HRC 2、V型缺口冲击功：≥28J 3、600℃ 100h保温硬度：≥38HRC
23 | 先进金属材料 | API 6A718合金锻件 | 1、常温拉伸性能：Rm≥1241MPa（180ksi），Rp0.2≥1035MPa（150ksi），A≥15%，Z≥20% 2、硬度HBW：≥331 3、-60℃冲击功AKV：≥41J 4、晶粒度：≥4级
24 | 化工新材料 | 5纳米制程用超净高纯半导体级过氧化氢 | 1、TOC ppm：1 2、硅ppb：未检出 3、阴离子ppb：＜10 4、金属离子ppb：≤0.001
25 | 化工新材料 | 大规模集成电路先进制程用半导体级氨水 | 1、金属杂质含量：≤5ppt 2、颗粒（≥0.2μm）：＜5个/mL 3、阴离子含量：＜100ppb
26 | 化工新材料 | 满足0.13μm高分辨率的高分辨率KrF光刻胶 | 1、颗粒（0.3μm）：≤50颗/ml 2、单品种金属离子：≤50ppb
27 | 化工新材料 | ArFi光致产酸剂 | 1、纯度控制技术纯度可达到99.5%以上 2、湿度控制可达到0.001%级别 3、金属离子控制技术可达到32种金属离子含量低于10ppb，且单一产品金属杂质总含量低于50ppb
28 | 化工新材料 | 固态电池正极前驱体材料 | 1、镍含量Ni(mol%)：90.0±0.5，钴含量Co(mol%)：5.0±0.4，锰含量Mn(mol%)：5.0±0.4 2、中值粒径D50：9.3±0.2μm 3、振实密度TD：≥1.9g/cm³ 4、比表面积BET：8-10㎡/g
29 | 化工新材料 | 修复再生磷酸铁锂正极材料 | 1、锂含量：＞4.0%； 2、晶体结构：符合JCPDS卡 01-077-0179 3、0.1C首次可逆比容量：＞155mah/g 4、铝含量：＜150ppm
30 | 化工新材料 | 高比能锂离子电池用富锂锰基正极材料 | 1、颗粒尺寸D50：4.4±1.0μm 2、振实密度：＞1.5 g/cc 3、0.1C放电比容量（2-4.8V）：＞300 mAh/g；1C放电比容量（2-4.8V）：＞240 mAh/g 4、25℃循环性能@1C（2-4.8V）：100圈循环，容量＞95%
31 | 化工新材料 | 高电压锂离子电池用尖晶石镍锰酸锂正极材料 | 1、振实密度：＞1.7 g/cc，首效：＞90% 2、0.1C放电比容量（3-5V）：＞130 mAh/g，1C放电比容量（3-5V）：＞125 mAh/g 3. 25℃循环性能@1C（3-5V）：100圈循环，＞92%
32 | 化工新材料 | 高规格超纯异丙醇 | 1、高电阻率：≥1000MΩ*cm 2、低水份：≤20ppm 3、低含量丙酮：≤0.5ppm 4、低含量硼：≤5ppt 5、金属杂质离子含量：≤5ppt
33 | 化工新材料 | 锂电池粘合剂 | 1、离子电导率：＜2Ω/cm² 2、耐化性：不与电解液发生反应，长期电解液浸泡尺寸稳定性高 3、热收缩率：180℃烘烤1h，MD＜2.5%，TD＜1% 4、穿刺强度：＞400gf，拉伸强度：MD＞140Mpa，TD＞75Mpa 5、润湿性：接触角＜30°
34 | 化工新材料 | 全氟醚橡胶密封材料 | 1、硬度，邵尔A： 65-90 2、拉伸强度：≥10MPa 3、扯断伸长率：≥100% 4、压缩永久变形，204℃×70h：≤35%
35 | 化工新材料 | 高性能缠绕成型用环氧树脂 | 1、断裂伸长率：5.5-7.5% 2、TG：110-120℃ 3、拉伸强度：≥80MPa
36 | 化工新材料 | 电子铜金属箔膜 | 1、抗拉强度（室温）：≥350Mpa，抗拉强度（180℃）：≥180Mpa；延伸率（室温）：≥3.0%，延伸率（180℃）：≥3.0% 2、抗氧化性：200℃烘烤60min不氧化； 3、处理面粗糙度：RTF1 等级 Rz≤3.0μm，RTF2 等级 Rz≤2.5μm，RTF3 等级 Rz≤2.0μm
37 | 化工新材料 | 柔性显示用聚酰亚胺膜材料 | 1、金属离子含量：＜1ppm 2、玻璃化转变温度：＞450℃ 3、热分解温度：Td1%≥500℃
38 | 化工新材料 | 低损耗电子级烯烃碳氢低聚物树脂 | 1、Mn：2500-3500，Mw/Mn：8-12 2、乙烯基当量：220-260g/eg 3、Df：≤0.001@10GHz，Dk：2.4-2.6@10GHz
39 | 化工新材料 | 铜凸块工艺用高性能厚膜负性光刻胶 | 1、膜厚110μm，分辨率：≥60μm 2、膜厚均一性：＜5% 3、显影后留膜率：≥96%，显影后图形角度：87-90°
40 | 化工新材料 | 新能源用长寿命耐高电压无卤阻燃聚酰胺材料 | 1、IPT≥2.5kV，RTI EleC≥160℃，RTI Imp≥155℃，RTI Str≥155℃ 2、阻燃性能V-0，热变形温度：≥250℃，拉伸强度：≥130MPa，拉伸模量：≥9500MPa，弯曲强度：≥190MPa，弯曲模量：≥8500MPa，悬臂梁缺口冲击强度：≥8.5kJ/m²
41 | 化工新材料 | 降低食安风险的食品罐内涂无双酚A涂料 | 1、双酚A迁移量：≤0.05 mg/kg 2、三聚氰胺迁移量：≤2.5mg/kg 3、总迁移量：≤10mg/dm2
42 | 化工新材料 | 磁体表面膨胀涂层 | 1、中性盐雾试验：＞72h 2、结合力：＞4MPa 3、高温推力160℃：＞6MPa
43 | 化工新材料 | 光伏POE封装胶膜 | 1、层间粘结力：≥8N/cm 2、透光率：≥90% 3、水汽透过率：＜5.0g/(m2·d) 4、耐紫外老化试(120kw·h/m2)：剥离强度≥45N/cm，黄变指数∆YI≤2.5
44 | 化工新材料 | 聚四氟乙烯覆膜滤料 | 1、PTFE膜覆合材料定量：≤550g 2、PTFE膜覆合材料过滤效率：89%-99.97%（气体流速5.3cm/s，颗粒尺寸0.1-0.3μm） 3、PTFE膜覆合材料阻力：45Pa-120Pa（气体流速5.3cm/s） 4、PTFE膜覆合材料透气度：56.09-149.58L/m2·s
45 | 化工新材料 | 光伏组件用定向反射光学薄膜 | 1、黄变指数Δb：＜3，反射率变化率ΔR：≤5% 2、拉伸强度：＞70MPa，断裂伸长率：＞80% 3、热收缩率：＜1.8%
46 | 化工新材料 | 增亮膜用基膜 | 1、透光率：≥88% 2、热收缩率/（150℃，30min）：MD≤1.0，TD≤0.3 3、拉伸强度：MD≥150MPa，TD≥150MPa
47 | 化工新材料 | 感光干膜基膜 | 1、雾度：≤2.8%，光泽度：≥128GU，透光率：≥90% 2、拉伸强度：纵向≥220MPa，横向≥210MPa，拉伸率横纵向要求≥100%
48 | 化工新材料 | OCA用离型基膜 | 1、拉伸强度：≥170Mpa 2、MD方向热收缩：≤1.8%，TD方向热收缩：≤0.2% 3、雾度：≤6.0%，透光率：≥88%，光泽度：≥110GU
49 | 化工新材料 | 耐高温高湿无卤阻燃PBT | 1、拉伸强度：≥110 MPa 2、缺口冲击：≥7kJ/m2 3、阻燃满足V0 Class
50 | 化工新材料 | 低翘曲玻纤增强PBTASA合金材料 | 1、弯曲强度：≥190MPa 2、悬臂梁缺口冲击强度：≥10KJ/cm2 3、热变形温度：≥175℃ 4、横纵收缩比：≤2
51 | 化工新材料 | 高沸点芳烃溶剂 | 1、芳烃含量：≥98% 2、结晶点：≤15℃ 3、混合苯胺点：≤15℃ 4、芳烃溶剂萘含量：≤10ppm
52 | 化工新材料 | 防结露专用涂料 | 1、吸水性：0.1≤W≤0.5 2、粘结强度：标准状态≥0.6，浸水后≥0.4 3、初期干燥抗裂性：无裂纹
53 | 化工新材料 | 耐高温高性能特种聚酯PETG | 1、特性粘度：0.68-0.85dL/g，玻璃化转变温度：76-84℃ 2、色值L：＞55，色值B：＜1 3、端羧基含量：＜50meq/kg，热变形温度（HDT）：＞80℃ 4、拉伸屈服强度：＞500kgf/cm2，洛氏硬度：＞100
54 | 化工新材料 | 半导体晶圆切割转移胶带 | 1、UV前180°剥离力：≥1500gf/25mm 2、UV后180°剥离力：≤10gf/25mm 3、对0.2mm*0.2mm芯粒晶圆拉拔力测试：≤8gf
55 | 化工新材料 | 半导体晶圆研磨胶带 | 1、基材：50um PET，厚度公差±1um 2、产品平整度：厚度值±3um 3、剥离力：UV前400-500g，UV后10-30g 4、产品拉伸：MD≥130%，TD≥110%，MD≥18Mpa，TD≥20Mpa
56 | 化工新材料 | 生物基高耐热高阻隔聚酯（PCEF） | 1、CBDO纯度（GC法）：≥99% 2、FDCA纯度：≥99% 3、共聚酯特性粘度：≥0.6dL/g，共聚酯拉伸模量：≥1500MPa 4、玻璃化转变温度：≥90℃
57 | 化工新材料 | 聚碳硅烷 | 1、软化点：180℃-220℃ 2、氧含量：≤0.7% 3、数均分子量（Mn）：1000-2000 4、陶瓷产率（1000℃，惰性气氛）≥57%
58 | 化工新材料 | 液态聚碳硅烷 | 1、25℃粘度：150-250 mPa•s 2、1000℃陶瓷产率：≥70%
59 | 化工新材料 | 高环保水性EAU金属重防腐涂层 | 1、循环老化测试2688h，防腐蚀级别达C5VH级 2、附着力（拉开法）达10MPa 3、耐人工气候老化性（800h），综合评定0级
60 | 化工新材料 | 生物基呋喃树脂 | 生物基呋喃树脂(合金钢成型用) 1、游离酚：≤0.1%，游离甲醛：≤0.1%，氮含量：≤0.5% 2、粘度（20℃）：≤30mPa.s 3、24h常温抗拉强度：≥2.5Mpa 生物基呋喃树脂(合金铁成型用) 1、游离酚：无，游离甲醛：≤0.1%，氮含量：2-5% 2、粘度（20℃）：≤30mPa.s 3、24h常温抗拉强度：≥2.8Mpa
61 | 纳米新材料 | 硅胶基质微球 | 1、粒径：1.7-50 μm，CV＜3% 2、表面键合：亲水、疏水、离子等功能基团 3、孔径：无孔/80-1500 Å，耐碱杂化硅胶微球：耐碱PH 2-12 4、手性硅胶微球耐压性：10MPa（10μm）、20MPa(3μm) 5、高纯硅胶金属含量：＜10 ppm
62 | 纳米新材料 | 亲和层析介质 | 1、软胶基质粒径：60-100μm，动态载量：＞60 mg/mL，配基脱落：＜20ng/mL，最高流速：≥300cm/h 2、硬胶基质粒径：50-90 μm，层析介质PH稳定性：2-14，动态载量：＞50mg/mL，配基脱落：＜20ng/mL，最高流速：≥500 cm/h
63 | 纳米新材料 | 离子交换层析介质 | 1、粒径：10、30、50、80、90μm 2、孔径：300-2500埃 3、pH 范围：1-14 4、强阳离子交换层析介质lgG动态载量达到70mg/mL，强阴离子交换层析介质BSA动态载量达到116mg/mL
64 | 纳米新材料 | 层析膜及微球复合型层析膜 | 1、多孔膜的孔径：0.5-50μm 2、层析膜10%动态载荷：≥50mg/mL(BSA) 3、纯水通量：≥70 ml/min/cm2@10psi
65 | 纳米新材料 | 羟基磷灰石 | 1、粒径：20 µm、40、60 和 80 µm 2、pH稳定性：6.5-14 3、堆积密度：0.5-1g/mL
66 | 纳米新材料 | 石墨化多孔碳微球 | 1、平均孔径：100-350 Å 2、pH适用范围：0-14 3、径距：＜1.0
67 | 纳米新材料 | 磁性聚合物微球 | 1、粒径均一且分散良好无团聚（CV＜3%） 2、链霉亲和素结合量：10-20 µg/mg beads 3、生物素载量：700-1400 pmol/mg beads
68 | 纳米新材料 | 核壳型纳米孔硅胶微球 | 1、实心粒度：1-5um 2、表面壳层厚度：100-500nm，表面孔径：8-30nm 3、碳含量：2-10%，色谱柱柱效：≥15万N/m
69 | 纳米新材料 | 量子点 | 荧光纳米材料发光性能： 1、发射峰波长PL 610-640 nm（红），发射峰半峰宽FWHM≤45 nm，荧光量子产率PLQY≥80% 2、发射峰波长PL 510-540 nm（绿），发射峰半峰宽FWHM≤40 nm，荧光量子产率PLQY≥80% 3、发射峰波长PL 450-465 nm（蓝），发射峰半峰宽FWHM≤30 nm，荧光量子产率PLQY≥80%
70 | 纳米新材料 | 超细铜基粉体材料 | 1、粒径D50：3-5μm 2、振实密度：≥4.0g /cm3 3、比表面积：0.2-0.7m2/g 4、氧含量：≤0.3%，碳含量：≤0.3%
71 | 纳米新材料 | 微纳米铜基催化剂粉体材料 | 1、粒径D50：≤5μm 2、氧含量：≥10% 3、二甲基二氯硅烷选择性：≥87% 4、比表面积：≥3m2/g
72 | 纳米新材料 | 柔性纳米导电聚合物薄膜 | 1、方阻：60-1000Ω/□连续可调 2、透过：80-99%连续可调 3、雾度：＜1% 4、附着力：5B级（PET表面） 5、功函数：4.8eV
73 | 纳米新材料 | 新一代TFN纳米复合薄膜 | 1、脱盐率：≥99.7% 2、平均通量(GPD)：≥9500 3、抗氧化性：≥500000ppm 小时
74 | 纳米新材料 | 固相萃取填料/柱 | 1、固相萃取填料粒径：20-150μm 2、粒径CV：＜3%， 3、孔径：100-1000Å
75 | 纳米新材料 | 生物分离色谱填料/柱 | 1、粒径：1.8-15 μm 2、孔径：无孔-2000 Å 3、pH耐受范围：2-12 4、耐温上限：100 ℃
76 | 纳米新材料 | 小分子分离色谱填料/柱 | 1、粒径：1.8-10 μm，孔径：120-1000 Å 2、载碳量：0-18% 3、pH耐受范围：1-11 4、耐温上限：60 ℃
77 | 纳米新材料 | 高介电常数有机铪前驱体材料 | 产品金属纯度：≥99.9999%，Zr≤20ppb，Ti≤20ppb，Li≤10ppb，Cl≤10ppm
78 | 纳米新材料 | 高介电常数有机锆前驱体材料 | 产品金属纯度：≥99.9999%，Hf≤50ppb，Ti≤30ppb，Li≤10ppb，Cl≤10ppm
79 | 纳米新材料 | 4英寸及以上氮化镓单晶衬底 | 1、位错密度：≤5×106cm-2 2、表面粗糙度：≤0.3nm 3、位错密度低至106cm-2量级 4、厚度：≥450μm 5、总厚度偏差(TTV)：＜25μm，面粗糙度(RMS)：＜0.3nm（10μm*10μm范围）
80 | 纳米新材料 | 2英寸氮化镓单晶衬底 | 1、位错密度达到5×105cm-2 2、电阻率：≤0.02Ω*cm 3、总厚度偏差(TTV)：＜15μm，表面粗糙度(RMS)：＜0.2nm(10μm*10μm范围)
81 | 纳米新材料 | 八英寸碳化硅同质外延片 | 1、外延片内浓度不均匀性：≤5% 2、外延片内厚度不均匀性：≤2% 3、外延表面缺陷密度：≤0.3cm-2 4、外延表面粗糙度：≤0.2nm
82 | 纳米新材料 | SiC基GaN射频外延片 | 1、方阻：≤270Ω/sq 2、方阻非均匀性≤3% 3、总厚度变化（TTV）：≤10μm 4、翘曲度（Warp）：≤40μm，翘曲度（BOW）：≤40μm
83 | 纳米新材料 | 全彩化同质Micro-LED外延片 | 蓝光(460±10nm)同质外延Micro-LED片 1、位错密度：＜5E6cm-2 2、波长均匀性std：＜1.0nm 3、FWHM：＜15nm
84 | 纳米新材料 | 锑化物超晶格外延材料 | 1、表面＞0.5μm缺陷密度：单色材料≤200cm-2，双色材料≤500cm-2 2、表面均方根粗糙度：≤0.3nm 3、组分和厚度均匀性：2英寸≤±0.3%，4英寸≤±0.5% 4、外延材料全结构XRD失配度：≤±1500 ppm
85 | 纳米新材料 | 大尺寸硅基氮化镓外延材料 | 1、翘曲：＜30 µm 2、迁移率：＞2000cm²/V.s 3、击穿电压：＞1800V
86 | 纳米新材料 | 超细高纯球形二氧化硅 | 1、纯度（SiO2）：≥99.86% 2、粒径为0.1-3μm（可控可调） 3、球化率为100%（球形度达到0.99） 4、电导率：＜5us/cm
87 | 纳米新材料 | 超细球形银粉 | 1、粒径D50：1.0-2.0微米，D100：≤5.0微米 2、振实密度≥5.5g/cm3 3、比表面积：0.3-0.7m2/g
88 | 纳米新材料 | 超细银包铜粉 | 1、粒径D50：3.0-5.0微米 2、振实密度：≥4.0g/cm3 3、比表面积：0.2-0.7m2/g
89 | 纳米新材料 | 新一代超薄、高灵敏度传感器金功能材料（树脂金浆） | 1、粘度：20-60pa.s 2、600-900℃烧结膜层致密，厚度＜500nm 3、方阻：＜500mΩ/□
90 | 纳米新材料 | 新一代超薄、高灵敏度传感器铂钯铑功能材料（树脂铂钯铑浆） | 1、粘度：20-60pa.s 2、烧结膜层厚度：＜200nm 3、方阻：＜4Ω/□ 4、TCR:3500-3800ppm/℃
91 | 纳米新材料 | TOPCON电池用导电银浆 | 1、粘度：50-420Pa.s 2、固含量：90-92% 3、主栅焊接拉力：≥2.5N
92 | 纳米新材料 | 高性能低温导电浆料 | 1、电阻率：＜7μΩ·cm 2、浆料烧结温度：180-200℃ 3、拉力测试结果：＞1.5N 4、粘度：300-400Pa·s
93 | 纳米新材料 | 耐磨润滑涂层材料 | 1、涂层使用温度：≤350℃ 2、干摩擦系数：＜0.1 3、纳米硬度：第一功能层硬度≥2000HV，表层功能层硬度800-1500HV 4、涂层后磨损率：E-8~E-9 mm3/Nm
94 | 纳米新材料 | 真空绝热板 | 1、导热系数：≤0.0018 W/(m·k) 2、密度：100-300 kg/m³ 3、抗压强度：≥0.2 MPa
95 | 纳米新材料 | 玻璃通孔封装材料 | 1、TGV孔径：50-500μm 2、线路方阻：10-20mΩ 3、可靠性：耐-20℃-200℃，温度循环100个周期以上
96 | 纳米新材料 | 磁性固相萃取系列材料 | 聚合物基质磁性固相萃取材料： 1、粒径：20-40μm 2、孔径：60-100 Å（聚合物基质），90-130 Å（硅胶基质） 3、比表面积：600-750㎡/g（聚合物基质），280-350㎡/g（硅胶基质） 4、饱和磁强度：≥3 emu/g
97 | 纳米新材料 | 纳米银线透明导电薄膜 | 1、纳米银线直径：17-25nm 2、纳米银线长度：12-20μm 3、表面电阻：25-35Ω/□ 4、透光率：＞88%
98 | 纳米新材料 | 形状记忆聚合物及其复合材料 | 1、形状记忆回复率：≥98%，固定率：≥96% 2、玻璃化转变温度：＞150℃ 3、刚度变化：超过200倍 4、弹性模量：＞15GPa，强度：＞300MPa
99 | 纳米新材料 | 等离子刻蚀用超大尺寸半导体级单晶硅棒 | 1、直径：300-485mm，纯度10-11个9 2、Carbon含量：＜1ppma，Oxygen含量：＜10ppma
100 | 纳米新材料 | 纳米纤维材料 | 1、抗病毒达到99.9%以上，抗剥离强度：≤0.1MPa 2、最大运行跨膜压差：≤0.1MPa 3、pH值适用范围:0-14 4、亲水特征：接触角 P≥95% 5、对于0.3μm的盐性介质和油性介质过滤效率≥95%
101 | 高性能功能纤维材料 | 航空内饰碳纤维复合材料 | 1、0°拉伸强度：≥1700MPa，0°拉伸模量：≥100GPa，弯曲强度：≥1200MPa，密度：≤1.6g/cm3 2、阻燃：按照 CCAR25.853标准热释放≤65kW/m2，烟密度≤2004Dm
102 | 高性能功能纤维材料 | 碳纤维/环氧树脂复合材料 | 1、层间剪切强度：≥70MPa 2、弯曲强度：≥1200MPa 3、拉伸强度：≥1800MPa
103 | 高性能功能纤维材料 | 高性能连续氧化铝纤维 | 1、纤维直径：11±1μm，直径CV：≤10% 2、拉伸强度：2.0±0.2GPa，强度CV：≤8% 3、拉伸模量：260±30GPa，模量CV：≤8% 4、纤维密度：3.4±0.4g/cm3 5、纤维高温强度保留率（1100℃，Air10h）：≥80%
104 | 高性能功能纤维材料 | 风电用碳纤维环氧树脂基复合板材 | 1、（0°）拉伸强度：≥2000MPa 2、（0°）拉伸模量：≥150GPa 3、层间剪切强度：≥70MPa 4、（0°）弯曲强度：≥1350MPa
105 | 高性能功能纤维材料 | 双组份弹性聚酯长丝 | 1、线密度偏差率（%）：±3.0 2、断裂强度（CN/dtex）：≥2.20 3、断裂伸长率（%）：M±5.0 4、沸水收缩率（%）：M±2.0（M为中心值）
106 | 高性能功能纤维材料 | 易撕裂型阳离子商标布基布 | 1、断裂强力：径向250-480N，纬向150-350N 2、撕破强力：径向3.5-7.0N，纬向3.5-6.5N 3、pH值：4.0-7.0
107 | 高性能功能纤维材料 | PEEK纤维 | 1、单丝直径：＜28μm 2、强度：＞3.5cN/dtex 3、伸长率：＞50%
108 | 高性能功能纤维材料 | 高性能环氧玻璃钢 | 1、防腐层3LPE厚度：≥1.5mm 2、硬度（巴氏）：≥30 3、粘贴强度：≥3.5MPA
109 | 高性能功能纤维材料 | 光伏用玻璃纤维增强复合材料 | 1、弯曲强度：＞400Mpa 2、弯曲模量：＞30GPa 3、氧指数：＞28% 4、巴氏硬度：＞40
110 | 高性能功能纤维材料 | 碳纤维/环氧树脂复合材料 | 1、层间剪切强度：＞70Mpa，弯曲强度：＞1200Mpa，弯曲模量145000MPa 2、拉伸强度：＞1800Mpa，拉伸弹性模量122GPa 3、碳纤维体积含量达66.6%，未见明显孔隙
111 | 高性能功能纤维材料 | 耐高温连续碳化硅纤维 | 1、束丝拉伸强度：≥2.6 GPa 2、拉伸弹性模量：≥360GPa 3、碳硅原子比：1.05-1.2 4、氧元素含量：≤1%
112 | 先进无机非金属材料 | GOS闪烁陶瓷 | 1、余辉达 100ppm@3ms，30ppm@300ms 2、抗辐照损伤性能：≤15%@1WGy 3、短期辐照下降幅度：≤4%@120KV，200mA
113 | 先进无机非金属材料 | 钨酸镉晶体 | 1、高光输出：＞14000ph./MeV 2、低余辉：＜0.02%(20ms)，高密度：＞7.99g/cm3 3、X射线阻止能力强
114 | 先进无机非金属材料 | 钆镓石榴石晶体 | 1、高光输出：＞46000ph./MeV 2、快衰减时间：＜100ns 3、无潮解性
115 | 先进无机非金属材料 | 新型稀土蓄冷磁性材料 | 1、制冷温度：4.2K-20K 2、比热容峰值：5-20K 3、微球尺寸：300-500nm
116 | 先进无机非金属材料 | 半导体DUV掩模板石英材料 | 1、石英玻璃光学均匀性：≤5×10-6 2、石英玻璃内透过率：≥99.5%/cm@193nm 3、石英玻璃应力双折射：≤5nm/cm
117 | 先进无机非金属材料 | 紫外光学用石英材料 | 1、直径或对角线：≥600mm 2、光学非均匀性：≤4×10-6 3、应力：≤5nm/cm
118 | 其他新材料 | 固废基矿化负碳材料 | 1、矿化温度：40-100℃，矿化时间：1-6h，矿化压力：0.1-1.0MPa 2、产品固碳率：≥10%，抗压强度：≥15MPa 3、吸水率：≤12%，线性干燥收缩率：≤0.050%
119 | 其他新材料 | 医用级高纯度胶原蛋白 | 1、纯度：＞99.0% 2、羟脯氨酸含量：≥9%n 3、炽灼残渣：≤2% 4、细菌内毒素：≤40EU/g
120 | 其他新材料 | 医用亲水润滑涂层 | 1、亲水润滑涂层： （1）润滑性：基材表面摩擦系数≤0.03 （2）牢固性：300g夹持力下摩擦30次后摩擦系数维持在≤0.03 （3）保湿性：表干时间≥6min 2、血管内介入器械涂层： （1）不溶性微粒：模拟使用后≥10um微粒小于6000个，≥25um微粒小于600个，≥100um微粒为0 （2）化学性能符合YY0604-2016的要求
121 | 其他新材料 | 医用抗凝血涂层 | 1、肝素抗凝血涂层： （1）有效延长凝血时间，PTT延长一倍 （2）溶血率小于5%；细胞毒性不大于1级（即血液相容性符合GB/T 16886要求） 2、磷酰胆碱抗凝血涂层： （1）Fg蛋白吸附量降低50% （2）溶血率小于5%；细胞毒性不大于1级（即血液相容性符合GB/T 16886要求） （3）模拟临床条件涂层抗凝性能维持1个月
122 | 其他新材料 | 肝素抗凝涂层 | 1、肝素涂层应在目标器械上都能附着，且能被甲苯胺蓝染料所染色识别 2、肝素涂层后的器械在7L/min模拟血液冲刷下应至少维持14天依旧存在 3、肝素涂层后的器械应通过GB/T 16886各项对应生物相容性测试 4、肝素涂层后的器械应通过GB/T 14233.1-2022各项对应生物相容性测试
123 | 其他新材料 | PMP中空纤维膜丝 | 1、膜丝尺寸：外径：380±30μm；内径：200±50μm 2、力学性能：拉伸强度：≥60cN；断裂伸长率：≥200% 3、孔隙率：≥50% 4、膜内承受压力：≥2.0bar，膜外承受压力：≥2.0bar 5、氧气和二氧化碳气体通量：0.7-1.8ml/（min·cm2·bar）
124 | 其他新材料 | 生物医用可降解镁合金材料 | 1、抗拉强度：≥310MPa 2、腐蚀降解速率：≤0.3mm/年