## Sheet1
附件1
2021年建筑材料产品质量国家监督抽查不合格产品及企业名单
序号 | 产品种类 | 标称生产单位 | 标称生产单位所在地 | 产品名称 | 规格型号 | 生产日期/ 批号 | 主要不合格 项目 | 承检机构 | 备注
1 | 铝合金建筑型材 | 天津梨园盛铝业有限公司 | 天津市 | 铝合金建筑型材—喷粉型材 | 6063 T5 DLY-6009A-01 | 2021-08-10/2021-011 | 化学成分（Fe,Cu,Mn,Zn） | 安徽省产品质量监督检验研究院
2 | 铝合金建筑型材 | 河北天顺铝材有限公司 | 河北省 | 铝合金建筑型材-阳极氧化型材 | 6063 T5 9006 AA10 | 2021-07-15/20210715 | 封孔质量 | 安徽省产品质量监督检验研究院
3 | 铝合金建筑型材 | 山西富驰铝业有限公司 | 山西省 | 铝合金建筑型材-隔热型材 | 6063 T5 FC-WJ063 | 2021-07-23 | 阳极氧化膜局部膜厚,漆膜局部膜厚,复合膜局部膜厚,纵向抗剪特征值（高温） | 安徽省产品质量监督检验研究院
4 | 铝合金建筑型材 | 营口经济技术开发区中泰铝业有限公司 | 辽宁省 | 铝合金建筑型材-喷粉型材 | 6063 T5 HA75LMS-W75T01 | 2021.08.09 | 化学成分（Fe,Cu,Zn） | 安徽省产品质量监督检验研究院
5 | 铝合金建筑型材 | 营口辽河铝材有限公司 | 辽宁省 | 铝合金建筑型材-阳极氧化型材 | 6063 T5 PL-428 | 2021.08.13 | 封孔质量 | 安徽省产品质量监督检验研究院
6 | 铝合金建筑型材 | 大石桥市永顺铝业有限公司 | 辽宁省 | 铝合金建筑型材-喷粉型材 | 6063 T5 L63A01 | 2021.07.31 | 化学成分（Fe,Zn） | 安徽省产品质量监督检验研究院
7 | 铝合金建筑型材 | 涡阳新创铝业有限公司 | 安徽省 | 铝合金建筑型材-隔热型材 | 6063 T5 55TT01 | 2021.4.10/20210405 | 化学成分（Fe,Cu,Mn,Zn）,纵向抗剪特征值（高温） | 河南省产品质量监督检验院（国家建筑装修材料质量监督检验中心）
8 | 铝合金建筑型材 | 山东新大地铝业有限公司 | 山东省 | 铝合金建筑型材-隔热型材 | 6063 T5 JJL73M13 | 2021-05-28 | 纵向抗剪特征值（高温） | 佛山市质量计量监督检测中心（国家铝型材及门窗制品质量检验检测中心（广东））
9 | 铝合金建筑型材 | 山东永昌铝业有限公司 | 山东省 | 铝合金建筑型材-隔热型材 | 6063 T5 GR6302 | 2021-03-25 | 纵向抗剪特征值（高温） | 佛山市质量计量监督检测中心（国家铝型材及门窗制品质量检验检测中心（广东））
10 | 铝合金建筑型材 | 临沂鲁银铝业有限公司 | 山东省 | 铝合金建筑型材-喷粉型材 | 6063 T5 LY-W5501R | 2021-08-31 | 装饰面上的膜层局部厚度 | 佛山市质量计量监督检测中心（国家铝型材及门窗制品质量检验检测中心（广东））
11 | 铝合金建筑型材 | 山东晟昊铝业有限公司 | 山东省 | 铝合金建筑型材-隔热型材 | 6063 T5 TG6001 | 2021-01-12 | 纵向抗剪特征值（高温） | 佛山市质量计量监督检测中心（国家铝型材及门窗制品质量检验检测中心（广东））
12 | 铝合金建筑型材 | 阳光铝业（惠州）有限公司 | 广东省 | 铝合金建筑型材-阳极氧化型材 | 6063 T5 HY5111 AA10 | 2021-05-17 | 壁厚偏差 | 福建省产品质量检验研究院
13 | 铝合金建筑型材 | 深圳市华加日西林实业有限公司 | 广东省 | 铝合金建筑型材-电泳涂漆型材 | 6063 T5 AC9178 B级 | 2021-05-30 | 壁厚偏差 | 初检机构：福建省产品质量检验研究院 复检机构：安徽省产品质量监督检验研究院 | 复检仍不合格
14 | 铝合金建筑型材 | 广西宝新铝业有限公司 | 广西壮族自治区 | 铝合金建筑型材-电泳涂漆型材 | 6063 T5 90A06 | 2021-08-10 | 壁厚偏差 | 安徽省产品质量监督检验研究院
15 | 铝合金建筑型材 | 广汉鸿兴铝制品有限公司 | 四川省 | 铝合金建筑型材－喷粉型材 | 6063 T5 HX-C7606 | 2021-05-12/210505001 | 化学成分（Cu） | 安徽省产品质量监督检验研究院
16 | 铝合金建筑型材 | 广汉和鑫铝业有限公司 | 四川省 | 铝合金建筑型材－隔热型材 | 6063 T5 GHX－MQDQ18501 | 20210708/G210701010008 | 纵向抗剪特征值（高温） | 安徽省产品质量监督检验研究院
17 | 铝合金建筑型材 | 广安市鼎鑫金属科技有限公司 | 四川省 | 铝合金建筑型材－喷粉型材 | 6063 T5 DX-P80613 | 2021-07-06/21061601-02 | 化学成分（Fe） | 安徽省产品质量监督检验研究院
18 | 铝合金建筑型材 | 贵州贵乾铝业有限公司 | 贵州省 | 铝合金建筑型材-喷粉型材 | 6063 T5 YM10801A | 2021-07-01 | 化学成分（Fe,Cu,Mn,Zn） | 河南省产品质量监督检验院（国家建筑装修材料质量监督检验中心）
19 | 铝合金建筑型材 | 甘肃兰亚铝业有限公司 | 甘肃省 | 铝合金建筑型材-隔热型材 | 6063 T5 70G01 | 2021-08-24 | 纵向抗剪特征值（高温） | 河南省产品质量监督检验院（国家建筑装修材料质量监督检验中心）
20 | 铝合金建筑型材 | 甘肃福禄海铝型材有限公司 | 甘肃省 | 铝合金建筑型材-电泳涂漆型材 | 6063 T5 FM5501 B级 | 2021-06-28/2021.06.28 | 壁厚偏差 | 河南省产品质量监督检验院（国家建筑装修材料质量监督检验中心）
21 | 铝合金建筑型材 | 宁夏神麒铝业有限公司 | 宁夏回族自治区 | 铝合金建筑型材-隔热型材 | 6063 T5 GR60C01A+GR60C01B | 2021-07-31 | 纵向抗剪特征值（高温） | 河南省产品质量监督检验院（国家建筑装修材料质量监督检验中心）
22 | 热轧带肋钢筋 | 金烨钢铁集团有限公司 | 山西省 | 热轧带肋钢筋 | 8mm，HRB400E | 2021年8月15日/21080387A | 横肋末端间隙 | 初检机构：中冶建筑研究总院有限公司（国家建筑钢材质量监督检验中心） 复检机构：浙江方圆检测集团股份有限公司 | 复检仍不合格
23 | 热轧带肋钢筋 | 内蒙古蒙航铸业有限公司 | 内蒙古自治区 | 热轧带肋钢筋 | HRB400E，8mm | 2021年3月13日/202103131A | 表面标志 | 中冶建筑研究总院有限公司（国家建筑钢材质量监督检验中心）
24 | 热轧带肋钢筋 | 营口钢铁有限公司 | 辽宁省 | 热轧带肋钢筋 | 8mm，HRB400E | 2021年8月20日/31102822 | 屈服强度,横肋末端间隙 | 初检机构：中冶建筑研究总院有限公司（国家建筑钢材质量监督检验中心） 复检机构：浙江方圆检测集团股份有限公司 | 复检仍不合格
25 | 热轧带肋钢筋 | 鞍钢股份有限公司 | 辽宁省 | 热轧带肋钢筋 | 8mm，HRB400E | 2021年8月26日/332108693 | 屈服强度 | 初检机构：中冶建筑研究总院有限公司（国家建筑钢材质量监督检验中心） 复检机构：浙江方圆检测集团股份有限公司 | 复检仍不合格
26 | 热轧带肋钢筋 | 吉林吉钢钢铁集团福钢金属制造有限公司 | 吉林省 | 热轧带肋钢筋 | 8mm，HRB400E | 2021-07-31/21203306 | 重量偏差 | 初检机构：中冶建筑研究总院有限公司（国家建筑钢材质量监督检验中心） 复检机构：浙江方圆检测集团股份有限公司 | 复检仍不合格
27 | 热轧带肋钢筋 | 江苏东钢钢铁有限公司 | 江苏省 | 钢筋混凝土用热轧带肋钢筋 | 14mm，HRB400E | 2021年7月20日/210720736 | 横肋末端间隙 | 中冶建筑研究总院有限公司（国家建筑钢材质量监督检验中心）
28 | 热轧带肋钢筋 | 扬州华航特钢有限公司 | 江苏省 | 钢筋混凝土用热轧带肋钢筋 | 12mm，HRB400E | 2021年8月29日/210829009 | 横肋末端间隙 | 中冶建筑研究总院有限公司（国家建筑钢材质量监督检验中心）
29 | 热轧带肋钢筋 | 绍兴市上虞华兴金属型材有限公司 | 浙江省 | 热轧带肋钢筋 | 10mm，HRB400 | 2021年07月29号/07-29 | 肋间距 | 中冶建筑研究总院有限公司（国家建筑钢材质量监督检验中心）
30 | 热轧带肋钢筋 | 山东寿光巨能特钢有限公司 | 山东省 | 热轧带肋钢筋 | 16mm，HRB500E | 2019-12-9/8100411 | 横肋末端间隙 | 初检机构：中冶建筑研究总院有限公司（国家建筑钢材质量监督检验中心） 复检机构：浙江方圆检测集团股份有限公司 | 复检仍不合格
31 | 热轧带肋钢筋 | 惠民县闽鑫金属制品有限公司 | 山东省 | 热轧带肋钢筋 | 10mm，HRB400E | 2021-07-30/MX801-01 | 化学成分（C） | 初检机构：中冶建筑研究总院有限公司（国家建筑钢材质量监督检验中心） 复检机构：浙江方圆检测集团股份有限公司 | 复检仍不合格
32 | 热轧带肋钢筋 | 山东省锦冠冶金科技有限公司 | 山东省 | 热轧带肋钢筋 | 14mm，HRB400E | 2021-7-18/ZL140925 | 横肋末端间隙 | 初检机构：中冶建筑研究总院有限公司（国家建筑钢材质量监督检验中心） 复检机构：浙江方圆检测集团股份有限公司 | 复检仍不合格
33 | 热轧带肋钢筋 | 安阳市新普钢铁有限公司 | 河南省 | 热轧带肋钢筋 | 20mm，HRB400E | 2021年08月08日/1-10012 | 表面标志 | 中冶建筑研究总院有限公司（国家建筑钢材质量监督检验中心）
34 | 热轧带肋钢筋 | 湖北立晋钢铁集团有限公司 | 湖北省 | 热轧带肋钢筋 | 8mm，HRB400E | 2021年8月23日/1534054 | 横肋末端间隙 | 初检机构：中冶建筑研究总院有限公司（国家建筑钢材质量监督检验中心） 复检机构：浙江方圆检测集团股份有限公司 | 复检仍不合格
35 | 热轧带肋钢筋 | 益阳金沙钢铁有限责任公司 | 湖南省 | 热轧带肋钢筋 | 12mm，HRB400E | 2021年08月12日/0812 | 横肋末端间隙 | 中冶建筑研究总院有限公司（国家建筑钢材质量监督检验中心）
36 | 热轧带肋钢筋 | 英德市鑫科金属制品有限公司 | 广东省 | 热轧带肋钢筋 | 12mm，HRB400E | 2021年6月21日/202106212 | 横肋末端间隙 | 中冶建筑研究总院有限公司（国家建筑钢材质量监督检验中心）
37 | 热轧带肋钢筋 | 广东粤韶钢铁有限公司 | 广东省 | 钢筋混凝土用热轧带肋钢筋 | 14mm，HRB400E | 2021年07月02日/2107013771 | 肋间距 | 中冶建筑研究总院有限公司（国家建筑钢材质量监督检验中心）
38 | 热轧带肋钢筋 | 广东港源金属实业有限公司 | 广东省 | 钢筋混凝土用热轧带肋钢筋 | 8mm，HRB400E | 2021年07月23日/198778 | 屈服强度 | 中冶建筑研究总院有限公司（国家建筑钢材质量监督检验中心）
39 | 热轧带肋钢筋 | 四川眉雅钒钛钢铁集团有限公司 | 四川省 | 热轧带肋钢筋 | 12mm,HRB400E | 2021年07月25日/21072502 | 表面标志 | 中冶建筑研究总院有限公司（国家建筑钢材质量监督检验中心）
40 | 热轧带肋钢筋 | 首钢贵阳特殊钢有限责任公司 | 贵州省 | 热轧带肋钢筋 | 8mm HRB400E | 2021-07-29/21072916 | 横肋末端间隙 | 浙江方圆检测集团股份有限公司
41 | 热轧带肋钢筋 | 贵州省和兴金属制品有限公司 | 贵州省 | 钢筋混凝土用热轧带肋钢筋 | 8mm，HRB400E | 2021年08月19日/2021081810 | 屈服强度 | 中冶建筑研究总院有限公司（国家建筑钢材质量监督检验中心）
42 | 热轧带肋钢筋 | 贵阳长乐钢铁有限公司 | 贵州省 | 钢筋混凝土用热轧带肋钢筋 | 32mm，HRB400E | 2021年08月11日/21-8-11-2-22 | 表面标志 | 中冶建筑研究总院有限公司（国家建筑钢材质量监督检验中心）
43 | 热轧带肋钢筋 | 陕西华鑫特种钢铁集团有限公司 | 陕西省 | 热轧带肋钢筋 | 14mm，HRB400E | 2021年7月23日/P072301 | 表面标志 | 中冶建筑研究总院有限公司（国家建筑钢材质量监督检验中心）
44 | 热轧带肋钢筋 | 新疆八一钢铁股份有限公司 | 新疆维吾尔自治区 | 热轧带肋钢筋 | 22mm,HRB400E | 2021年08月17日/B10118554001 | 横肋末端间隙 | 中冶建筑研究总院有限公司（国家建筑钢材质量监督检验中心）
45 | 建筑防水卷材 | 河北鸿澳防水建材有限公司 | 河北省 | 弹性体改性沥青防水卷材 | SBS I PY PE PE 3 10，幅宽1m | 2021年06月29日 | 低温柔性,热老化（低温柔性）,接缝剥离强度 | 湖北省产品质量监督检验研究院
46 | 建筑防水卷材 | 河北世达佳雨防水材料有限公司 | 河北省 | 弹性体改性沥青防水卷材 | SBS I PY PE PE 3 10，幅宽1m | 2021-6-8 | 低温柔性,热老化（低温柔性） | 浙江方圆检测集团股份有限公司（国家化学建材质量监督检验中心）
47 | 建筑防水卷材 | 河北金帆伟业防水材料有限公司 | 河北省 | 弹性体改性沥青防水卷材 | SBS I PY PE PE 3 10,幅宽1m | 2021-6-13 | 渗油性 | 浙江方圆检测集团股份有限公司（国家化学建材质量监督检验中心）
48 | 建筑防水卷材 | 正定海虹防水科技有限公司 | 河北省 | 弹性体（SBS）改性沥青防水卷材（弹性体改性沥青防水卷材） | SBS I PY PE PE 3 10，幅宽1m | 2021年08月04日 | 低温柔性,热老化（低温柔性）,接缝剥离强度 | 湖北省产品质量监督检验研究院
49 | 建筑防水卷材 | 中联天晟河北防水材料有限公司 | 河北省 | 弹性体改性沥青防水卷材 | SBS I PY PE PE 3 10,幅宽1m | 2021-7-18 | 低温柔性,热老化（低温柔性） | 浙江方圆检测集团股份有限公司（国家化学建材质量监督检验中心）
50 | 建筑防水卷材 | 河北庆丰易防水材料有限公司 | 河北省 | SBS弹性体改性沥青防水卷材 | SBS I PY PE PE 4 10,幅宽1m | 2021-7-24 | 低温柔性,热老化（低温柔性） | 浙江方圆检测集团股份有限公司（国家化学建材质量监督检验中心）
51 | 建筑防水卷材 | 河北新佳达防水材料有限公司 | 河北省 | 弹性体SBS改性沥青防水卷材 | SBS I PY PE PE 4 10,幅宽1m | 2021-7-20 | 低温柔性 | 浙江方圆检测集团股份有限公司（国家化学建材质量监督检验中心）
52 | 建筑防水卷材 | 包头市蒙弘防水建材有限公司 | 内蒙古自治区 | 弹性体改性沥青防水卷材（SBS） | SBS I PY PE PE 4 10 幅宽1m | 2021.7.2 | 接缝剥离强度 | 广州质量监督检测研究院
53 | 建筑防水卷材 | 辽宁华龙防水工程有限公司 | 辽宁省 | 弹性体改性沥青防水卷材 | SBS I PY PE PE 4 10 幅宽1m | 20210805 | 可溶物含量 | 广州质量监督检测研究院
54 | 建筑防水卷材 | 吉林市欧创实业有限公司 | 吉林省 | SBS 弹性体改性沥青防水卷材 | SBS Ⅰ PY PE PE 3 10 幅宽 1m | 2021年08月02日/2021-0811 | 接缝剥离强度 | 广州质量监督检测研究院
55 | 建筑防水卷材 | 黑龙江省金盛伟业防水科技有限责任公司 | 黑龙江省 | 弹性体改性沥青防水卷材 | SBS Ⅰ PY PE PE 3 10 幅宽1m | 2021年07月01日 | 渗油性,接缝剥离强度 | 初检机构：广州质量监督检测研究院 复检机构：浙江方圆检测集团股份有限公司（国家化学建材质量监督检验中心） | 复检仍不合格
56 | 建筑防水卷材 | 浙江亚宇防水材料有限公司 | 浙江省 | 弹性体改性沥青防水卷材 | SBS I PY PE PE 4 10 幅宽1m | 2021.6.11 | 低温柔性,热老化（低温柔性） | 湖北省产品质量监督检验研究院
57 | 建筑防水卷材 | 浙江科宝建筑防水材料有限公司 | 浙江省 | 自粘聚合物改性沥青防水卷材 | N I PET 2 15 幅宽1m | 2020.12.25 | 低温柔性,热老化（低温柔性） | 湖北省产品质量监督检验研究院
58 | 建筑防水卷材 | 三门天地防水材料有限公司 | 浙江省 | 自粘聚合物改性沥青防水卷材 | PY I PE 4.0 10 幅宽1m | 2021.6.19/2021.6.19 | 低温柔性,热老化（低温柔性）,持粘性,剥离强度（卷材与卷材）,剥离强度（卷材与铝板）,热老化（剥离强度 卷材与铝板） | 湖北省产品质量监督检验研究院
59 | 建筑防水卷材 | 宁波天网防水材料有限责任公司 | 浙江省 | 自粘聚合物改性沥青防水卷材 | PY I PE 3.0 10 幅宽1m | 2021.8.5/20210805 | 低温柔性,热老化（低温柔性） | 湖北省产品质量监督检验研究院
60 | 建筑防水卷材 | 安徽省共创防水材料科技有限公司 | 安徽省 | SBS弹性体改性沥青防水卷材（弹性体改性沥青防水卷材） | SBS l PY PE PE 3 10，幅宽1m | 2021年08月10日 | 低温柔性,热老化（低温柔性）,热老化（尺寸变化率）,接缝剥离强度 | 湖北省产品质量监督检验研究院
61 | 建筑防水卷材 | 安徽金川防水防腐新型材料有限公司 | 安徽省 | 弹性体改性沥青防水卷材（弹性体改性沥青防水卷材） | SBS I型 PY PE PE 4 7.5 幅宽1m | 2021.07.22/JC20210722 | 可溶物含量,热老化（低温柔性）,热老化（尺寸变化率） | 初检机构：湖北省产品质量监督检验研究院 复检机构：广州质量监督检测研究院 | 复检仍不合格
62 | 建筑防水卷材 | 合肥中通防水工程有限公司 | 安徽省 | 弹性体改性沥青防水卷材 | SBS l PY PE PE 4 10，幅宽1m | 2021年08月05日/20210805 | 可溶物含量,低温柔性,热老化（低温柔性）,热老化（尺寸变化率） | 初检机构：湖北省产品质量监督检验研究院 复检机构：广州质量监督检测研究院 | 复检仍不合格
63 | 建筑防水卷材 | 山东浩源防水科技集团有限公司 | 山东省 | 弹性体(SBS)改性沥青防水卷材 | SBS Ⅰ PY PE PE 4 10 幅宽1m | 2021-07-22 | 可溶物含量,接缝剥离强度 | 广州质量监督检测研究院
64 | 建筑防水卷材 | 寿光市祥云防水材料有限公司 | 山东省 | 弹性体(SBS）改性沥青防水卷材 | SBS Ⅰ PY PE PE 3 10 幅宽1m | 2021-08-03 | 低温柔性,热老化（低温柔性） | 广州质量监督检测研究院
65 | 建筑防水卷材 | 潍坊市东茂防水建材有限公司 | 山东省 | SBS弹性体改性沥青防水卷材 | SBS Ⅰ PY PE PE 4 10 幅宽1m | 2021-07-28 | 接缝剥离强度 | 广州质量监督检测研究院
66 | 建筑防水卷材 | 寿光市欣欣防水材料有限公司 | 山东省 | 弹性体改性沥青防水卷材 | SBS Ⅰ PY PE PE 3 10 幅宽1m | 2021-08-02 | 低温柔性,热老化（低温柔性） | 广州质量监督检测研究院
67 | 建筑防水卷材 | 潍坊市东升防水材料有限公司 | 山东省 | 弹性体改性沥青防水卷材 | SBS Ⅰ PY PE PE 3 10 幅宽1m | 2021-07-25 | 接缝剥离强度 | 广州质量监督检测研究院
68 | 建筑防水卷材 | 青岛即墨信达防水材料厂 | 山东省 | 弹性体改性沥青防水卷材 | SBS I PY PE PE 3 10幅宽：1m | 2021年4月6日 | 接缝剥离强度 | 广州质量监督检测研究院
69 | 建筑防水卷材 | 山东祥泰防水材料有限公司 | 山东省 | 弹性体改性沥青防水卷材 | SBS I PY PE PE 3 10 幅宽1m | 2021年7月20日 | 热老化（低温柔性） | 广州质量监督检测研究院
70 | 建筑防水卷材 | 济宁中森防水建材有限公司 | 山东省 | 弹性体改性沥青防水卷材（弹性体改性沥青防水卷材） | SBS I型 PY PE PE 3 10 幅宽1m | 2021.06.12/20210612 | 低温柔性,热老化（低温柔性） | 湖北省产品质量监督检验研究院
71 | 建筑防水卷材 | 山东寿光银海防水材料有限公司 | 山东省 | 弹性体改性沥青防水卷材 | SBS I PY PE PE 4.0 10（幅宽1m） | 2021.07.22/20210722 | 可溶物含量,热老化（低温柔性）,热老化（尺寸变化率）,接缝剥离强度 | 湖北省产品质量监督检验研究院
72 | 建筑防水卷材 | 山东郓城安居新型建材有限公司 | 山东省 | 弹性体改性沥青防水卷材 | SBS Ⅰ PY PE PE 3 10 幅宽1m | 2021-07-03 | 低温柔性,热老化（低温柔性）,接缝剥离强度 | 广州质量监督检测研究院
73 | 建筑防水卷材 | 项城市雨霞防水材料有限公司 | 河南省 | 弹性体改性沥青防水卷材 | SBS Ⅰ PY PE PE 4 10，幅宽1m | 2021-08-1 | 可溶物含量 | 浙江方圆检测集团股份有限公司（国家化学建材质量监督检验中心）
74 | 建筑防水卷材 | 河南省世纪禹王防水材料有限公司 | 河南省 | 弹性改性沥清防水卷材（弹性体改性沥青防水卷材） | SBS Ⅱ PY PE PE 3 10，幅宽1m | 2021-05-20 | 低温柔性,拉力（最大峰拉力）,延伸率（最大峰时延伸率）,热老化（低温柔性） | 浙江方圆检测集团股份有限公司（国家化学建材质量监督检验中心）
75 | 建筑防水卷材 | 湖北海之源防水科技有限公司 | 湖北省 | 弹性体改性沥青防水卷材 | SBS Ⅰ PY PE PE 4.0 10 ,幅宽1m | 2021年8月8日 | 可溶物含量 | 广州质量监督检测研究院
76 | 建筑防水卷材 | 邵阳市兴源新型建材有限公司 | 湖南省 | 弹性体改性沥青防水卷材 | SBS Ⅰ PY PE PE 3 10，幅宽1m | 2021年7月28日 | 可溶物含量,热老化（低温柔性）,接缝剥离强度 | 广州质量监督检测研究院
77 | 建筑防水卷材 | 广西天地防水防腐技术发展有限公司 | 广西壮族自治区 | 自粘聚合物改性沥青防水卷材 | PY I D 3.0 10 | 2021年6月5日 | 持粘性,剥离强度（卷材与卷材）,剥离强度（卷材与铝板）,热老化（剥离强度 卷材与铝板） | 浙江方圆检测集团股份有限公司（国家化学建材质量监督检验中心）
78 | 建筑防水卷材 | 广西鑫富源防水科技有限公司 | 广西壮族自治区 | CPSXFY反应粘结型高分子湿铺防水卷材 | H D 1.5mm 15㎡，幅宽1m | 2021年7月26日 | 低温柔性,卷材与卷材剥离强度（搭接边）（无处理）,卷材与卷材剥离强度（搭接边）（浸水处理）,卷材与卷材剥离强度（搭接边）（热处理） | 浙江方圆检测集团股份有限公司（国家化学建材质量监督检验中心）
79 | 建筑防水卷材 | 四川杨氏达防水材料有限公司 | 四川省 | SAW-300高分子PET湿铺防水卷材（湿铺防水卷材） | H D 1.5mm 20㎡，幅宽1m | 2021年8月12日/YSD2021081201 | 卷材与卷材剥离强度（搭接边）（无处理）,卷材与卷材剥离强度（搭接边）（热处理） | 浙江方圆检测集团股份有限公司（国家化学建材质量监督检验中心）
80 | 建筑防水卷材 | 云南海燕建设有限公司 | 云南省 | 自粘聚合物改性沥青防水卷材 | PY I D 3.0mm 10m，幅宽 1.0m | 2021-07-15 | 持粘性,剥离强度（卷材与卷材）,剥离强度（卷材与铝板）,热老化（剥离强度 卷材与铝板） | 浙江方圆检测集团股份有限公司（国家化学建材质量监督检验中心）
81 | 建筑防水卷材 | 昆明太阳城防水材料工程有限公司 | 云南省 | 湿铺防水卷材 | PY S 3.0 10，幅宽 1.0m | 2021-07-25 | 卷材与卷材剥离强度（搭接边）（无处理）,卷材与卷材剥离强度（搭接边）（热处理） | 浙江方圆检测集团股份有限公司（国家化学建材质量监督检验中心）
82 | 建筑防水卷材 | 绿纪源（陕西）防水科技有限公司 | 陕西省 | 弹性体改性沥青防水卷材 | SBS I PY PE PE 3 10，幅宽1米 | 2021年5月20日 | 低温柔性,热老化（低温柔性） | 浙江方圆检测集团股份有限公司（国家化学建材质量监督检验中心）
83 | 建筑防水卷材 | 潍坊市禹神防水材料有限公司皋兰分公司 | 甘肃省 | 弹性体改性沥青防水卷材 | SBS I PY PE PE 3 10，幅宽1m | 2021年7月10日/20210710037 | 热老化（低温柔性）,接缝剥离强度 | 广州质量监督检测研究院
84 | 建筑防水卷材 | 兰州京兰防水工程有限责任公司 | 甘肃省 | 弹性体改性沥青防水卷材 | SBS I PY PE PE 3 10，幅宽1m | 2021年7月9日 | 低温柔性,热老化（低温柔性） | 广州质量监督检测研究院
85 | 建筑防水卷材 | 甘肃润锋基科技发展有限公司 | 甘肃省 | 弹性体改性沥青防水卷材 | SBS I PY PE PE 3 10，幅宽1m | 2021年07月25日 | 可溶物含量,低温柔性,热老化（低温柔性）,接缝剥离强度 | 广州质量监督检测研究院
86 | 建筑防水卷材 | 西宁吉圆防水建筑材料厂 | 青海省 | 弹性体改性沥青防水卷材 | SBS I PY PE PE 3 10 幅宽1m | 2021.7.1 | 低温柔性,热老化（低温柔性）,接缝剥离强度 | 广州质量监督检测研究院
87 | 建筑防水卷材 | 宁夏虎城防水材料有限公司 | 宁夏回族自治区 | 弹性体改性沥青防水卷材（弹性体改性沥青防水卷材） | SBS I型 PY PE PE 4 10幅宽1m | 2021.07.20/20210720 | 可溶物含量,热老化（低温柔性） | 湖北省产品质量监督检验研究院
88 | 建筑防水卷材 | 宁夏世纪天宇防水防腐材料有限公司 | 宁夏回族自治区 | SBS弹性体改性沥青（弹性体改性沥青防水卷材） | SBS I型 PY PE PE 4 10 幅宽1m | 2021.07.29 | 可溶物含量,热老化（低温柔性）,接缝剥离强度 | 湖北省产品质量监督检验研究院
89 | 建筑防水卷材 | 银川万成防水工程有限公司 | 宁夏回族自治区 | 弹性体改性沥青防水卷材（弹性体改性沥青防水卷材） | SBS I型 PY PE PE 4 10幅宽1m | 2021.08.01 | 可溶物含量 | 湖北省产品质量监督检验研究院
90 | 水泥 | 承德天宝水泥有限公司 | 河北省 | 普通硅酸盐水泥 | P•O 42.5 | 2021.7.31/FS477 | 水溶性铬（VI） | 初检机构：成都产品质量检验研究院有限责任公司 复检机构：中国建材检验认证集团股份有限公司（国家水泥质量检验检测中心） | 复检仍不合格
91 | 水泥 | 山西省襄汾县水泥有限责任公司 | 山西省 | 复合硅酸盐水泥 | P•C 42.5 | 2021年8月5日/PC3-105 | 水溶性铬（VI） | 中国建材检验认证集团股份有限公司（国家水泥质量检验检测中心）
92 | 水泥 | 代县宏威水泥有限责任公司 | 山西省 | 普通硅酸盐水泥 | P•O 42.5 | 2021年8月4日/SP4229 | 水溶性铬（VI） | 中国建材检验认证集团股份有限公司（国家水泥质量检验检测中心）
93 | 水泥 | 太原山水水泥有限公司 | 山西省 | 普通硅酸盐水泥 | P•O 42.5 | 2021年8月3日/21POC512 | 水溶性铬（VI） | 中国建材检验认证集团股份有限公司（国家水泥质量检验检测中心）
94 | 水泥 | 包头海平面金属科技有限公司 | 内蒙古自治区 | 普通硅酸盐水泥 | P•O 42.5 | 2021.8.9/SP-069 | 水溶性铬（VI） | 中国建材检验认证集团股份有限公司（国家水泥质量检验检测中心）
95 | 水泥 | 乌兰察布市华江水泥有限公司 | 内蒙古自治区 | 普通硅酸盐水泥 | P•O 42.5 | 2021-07-28/BS33 | 氯离子 | 初检机构：成都产品质量检验研究院有限责任公司 复检机构：中国建材检验认证集团股份有限公司（国家水泥质量检验检测中心） | 复检仍不合格
96 | 水泥 | 包头市鑫乌兰水泥有限公司 | 内蒙古自治区 | 普通硅酸盐水泥 | P•O 42.5 | 2021.8.9/S.S-158 | 氯离子 | 中国建材检验认证集团股份有限公司（国家水泥质量检验检测中心）
97 | 水泥 | 察哈尔右翼后旗盛达水泥有限责任公司 | 内蒙古自治区 | 普通硅酸盐水泥 | P•O 42.5 | 2021-8-1/AS-21 | 氯离子 | 成都产品质量检验研究院有限责任公司
98 | 水泥 | 察右后旗光荣建材有限责任公司 | 内蒙古自治区 | 普通硅酸盐水泥 | P•O 42.5 | 2021-7-28/AS068 | 氯离子 | 成都产品质量检验研究院有限责任公司
99 | 水泥 | 朝阳市蒙东水泥有限责任公司 | 辽宁省 | 普通硅酸盐水泥 | P•O 42.5 | 2021年8月8日/4A6 | 氯离子 | 中国建材检验认证集团股份有限公司（国家水泥质量检验检测中心）
100 | 水泥 | 兴城市旧门水泥有限公司 | 辽宁省 | 普通硅酸盐水泥 | P•O 42.5 | 2021年7月31日/028 | 水溶性铬（VI） | 中国建材检验认证集团股份有限公司（国家水泥质量检验检测中心）
101 | 水泥 | 吉林省天茂特种水泥有限公司 | 吉林省 | 普通硅酸盐水泥 | P•O 42.5 | 2021年8月10日/PS452 | 水溶性铬（VI） | 初检机构：中国建材检验认证集团股份有限公司（国家水泥质量检验检测中心） 复检机构：成都产品质量检验研究院有限责任公司 | 复检仍不合格
102 | 水泥 | 鸡西赛龙水泥制造有限公司 | 黑龙江省 | 普通硅酸盐水泥 | P•O 42.5 | 2021年8月9日/I 210066 | 水溶性铬（VI） | 中国建材检验认证集团股份有限公司（国家水泥质量检验检测中心）
103 | 水泥 | 颍上县永军建材有限责任公司 | 安徽省 | 粉煤灰硅酸盐水泥 | P•F 32.5 | 2021年8月12日/C810 | 氯离子 | 中国建材检验认证集团股份有限公司（国家水泥质量检验检测中心）
104 | 水泥 | 巢湖市弘峰水泥制造有限责任公司 | 安徽省 | 矿渣硅酸盐水泥 | P•S•A 32.5 | 2021年7月30日/137# | 3天抗折强度,28天抗折强度,3天抗压强度,28天抗压强度 | 中国建材检验认证集团股份有限公司（国家水泥质量检验检测中心）
105 | 水泥 | 乐平市洎阳水泥有限责任公司 | 江西省 | 砌筑水泥 | M 32.5 | 2021.7.16/2021007 | 氯离子 | 初检机构：吉林省产品质量监督检验院 复检机构：中国建材检验认证集团股份有限公司（国家水泥质量检验检测中心） | 复检仍不合格
106 | 水泥 | 萍乡市海螺石水泥有限责任公司 | 江西省 | 砌筑水泥 | M 32.5 | 2021.8.6/P93 | 28天抗压强度 | 吉林省产品质量监督检验院
107 | 水泥 | 禹城市兴达建材有限公司 | 山东省 | 普通硅酸盐水泥 | P·O 42.5 | 2021.7.28/J21383 | 水溶性铬（VI） | 中国建材检验认证集团股份有限公司（国家水泥质量检验检测中心）
108 | 水泥 | 保康荆楚水泥有限责任公司 | 湖北省 | 普通硅酸盐水泥 | P·O 42.5 | 2021.8.10/172 | 氯离子 | 吉林省产品质量监督检验院
109 | 水泥 | 惠阳市水泥厂 | 广东省 | 砌筑水泥 | M 32.5 | 2021.8.13/0813 | 28天抗压强度 | 湖北省产品质量监督检验研究院
110 | 水泥 | 云南昊龙实业集团有限公司水泥厂 | 云南省 | 普通硅酸盐水泥 | P•O 42.5 | 2021.7.28/2021103s | 水溶性铬（VI） | 湖北省产品质量监督检验研究院
注：1.按产品及行政区域排序。 2.复检仍不合格，指产品初检不合格，企业提出复检申请，经复检产品仍不合格。