## Sheet1
2023年江苏省企业标准“领跑者”名单
分包 | 企业名称 | 产品类别 | 标准名称 | 领跑指标 |  | 评估依据 | 评估机构
|  |  |  | 指标名称 | 指标要求
1 | 波司登羽绒服装有限公司 | 羽绒服装 | Q/320581GPC006-2022 《高品质羽绒服装》 | 标称绒子含量/% | ≥86 | GB/T 14272-2021《羽绒服装》 | 江苏省纺织产品质量监督检验研究院
|  |  |  | 蓬松度/cm | 白鹅绒≥18.5；白鸭绒≥17.5；灰鹅绒≥18.5；灰鸭绒≥17.5；
|  |  |  | 浊度/mm | ≥1000
|  |  |  | 耗氧量/mg/100g | ≤3.2
|  |  |  | 残脂率/% | ≤1.0
|  |  |  | 陆禽毛含量/% | ≤0.8
|  |  |  | 杂质/% | ≤0.8
|  |  |  | 粉尘含量/% | 优等品≤1.5 一等品≤1.5 合格品≤1.5
|  |  |  | 绒子含量与净绒之差/% | 优等品≤5 一等品≤5 合格品≤5
|  |  |  | 胶水羽绒评估 | 不得使用
|  |  |  | 服装总热阻（It）/clo | ≥1.45，保暖等级1（轻薄型），产品推荐使用温度：-6℃以上气温穿着； ≥1.65，保暖等级2（基础型），产品推荐使用温度：-12℃以上气温穿着； ≥1.85，保暖等级3（中厚型），产品推荐使用温度：-18℃以上气温穿着； ≥2.05，保暖等级4（极寒型），产品推荐使用温度：-24℃以上气温穿着； ≥2.25，保暖等级5（极地型），产品推荐使用温度：-30℃以上气温穿着；
2 | 江阴兴澄合金材料有限公司 | 优特钢材料 | Q/320281PA24-2019《连铸连轧优质高碳铬轴承钢盘条》 | 低倍组织 | 中心疏松：≤1.0级； 一般疏松：≤1.0级； 锭型偏析：≤1.0级； 中心偏析：≤1.0级 | GB/T 18254-2016 《高碳铬轴承钢》 | 江苏省产品质量监督检验研究院
|  |  |  | 碳化物不均匀性 | 碳化物网状：≤2.0级； 碳化物带状：≤1.5级； 碳化物液析：≤0级
|  |  |  | 氧含量 | ≤0.0005%
|  |  |  | 钛含量 | ≤0.0010%
|  |  |  | 非金属夹杂 | A类 细系：≤1.0级，粗系：≤0.5级； B类 细系：≤1.0级，粗系：≤0.5级； C类 细系：≤0级，粗系：≤0级； D类 细系：≤0.5级，粗系：≤0.5级； DS类：≤0.5级
|  |  |  | 脱碳层 | Φ4.5～10mm：≤0.06mm； Φ>10～15mm：≤0.08mm； Φ>15mm：≤0.10mm
2 | 江苏沙钢集团淮钢特钢股份有限公司 | 优特钢材料 | Q/320801 HY 030-2019《高速铁路客运专线扣件用弹簧钢》 | 化学成分 | C，%：0.56～0.60；Si，%：1.70～1.85； Mn，%：0.75～0.87；P，%：≤0.020； S，%：≤0.015；Cr，%：0.20～0.28； Ni，%：≤0.15；Cu，%：≤0.20； [H]，ppm：≤2 | GB/T 1222-2016 《弹簧钢》 | 江苏省产品质量监督检验研究院
|  |  |  | 低倍组织 | 一般疏松：≤1.0级； 中心疏松：≤1.0级； 锭型偏析：≤1.0级
|  |  |  | 氧含量 | ≤15ppm
|  |  |  | 非金属夹杂 | A类 细系：≤2.0级，粗系：≤1.5级； B类 细系：≤1.5级，粗系：≤1.0级； C类 细系：≤1.5级，粗系：≤1.0级； D类 细系：≤1.0级，粗系：≤1.0级
|  |  |  | 脱碳层 | Φ20mm：≤0.2mm; Φ13mm、Φ14mm：≤0.13mm
3 | 科阳精细化工(苏州)有限公司 | 胶粘剂 | Q/320506KZ03-2022《聚乙酸乙烯酯乳液胶粘剂》 | 总挥发性有机物 | ≤40g/L | GB 18583-2008《室内装饰装修材料 胶粘剂中有害物质限量》、GB 33372-2020《胶粘剂挥发性有机化合物限量》、GB 30982-2014《建筑胶粘剂有害物质限量》、HG/T 2727-2010《聚乙酸乙烯醋乳液木材胶粘剂》 | 南京市产品质量监督检验院(南京市质量发展与先进技术应用研究院)
|  |  |  | 游离甲醛 | ≤0.05g/kg
4 | 海太欧林集团股份有限公司 | 木家具 | Q/HTOL 002-2022 《木制家具》 | 木制家具用人造板有害物质限量要求 | 甲醛释放量-气候箱法测定值(mg/m3)：胶合板、纤维板、刨花板、细木工板等产品: ≤0.05；饰面人造板: ≤0.05 | GB/T 3324-2017 《木家具通用技术条件》 | 苏州市产品质量监督检验院
挥发性有机化合物 (72 h)： 苯≤10μg/m3 甲苯≤20μg/m3 二甲苯≤20μg/m3 总挥发性有机化合物(TVOC) 的释放率≤0.50mg/(m2·h)
|  |  |  | 木制家具成品有害物质限量要求 | 表面涂层的可迁移元素(mg/kg)： 铅(Pb)≤90；镉(Cd)≤50；铬(Cr)≤25； 汞(Hg)≤25；砷(As)≤25；锑(Sb)≤60； 钡(Ba)≤1000；硒(Se)≤500
整体家具挥发性有害物质（mg/m3）： 甲醛释放量≤0.05 苯≤0.05 甲苯≤0.10 二甲苯≤0.10 总挥发性有机化合物 (TVOC) 释放量≤0.30
5 | 南京铖联激光科技有限公司 | 增材制造装备 | Q/320114 NCL 01 - 2021《3D打印机设备》 | 功能 | 设备具备快速成形能力，可完成选区熔化需求 | GB 26503-2011《快速成形机床 安全防护技术要求》、GB/T 43141-2023 《激光增材制造机床 通用技术条件》、GB/T 39251-2020《增材制造 金属粉末性能表征方法》、GB/T 38971-2020 《增材制造用球形钴铬合金粉》、 GB/T 5226.1-2019《机械电气安全 机械电气设备 第1部分：通用技术条件》 | 无锡市检验检测认证研究院/国家增材制造产品质量检验检测中心
设备具有人机交互界面，可直观反映设备当前工作状态
设备具有自动运行功能，编程调试完毕后可一键启动与停止
|  |  |  | 性能 | 模组稳定传动，不产生异响，500 mm检测噪音小于65dB
刮条与工作平台平行度≤0.02 mm，铺粉后无棱痕，走刀时无颤刀
管道无漏气点，外观匀称
各线路接线牢固、无松动脱落，布局规整美观，各线路配有标识码
|  |  |  | 电气安全 | 设备的接地电阻应≤2Ω
设备的绝缘电阻应≥2MΩ
设备交流电源电路与邻近的非带电导体间，应能承受交流（50Hz）电压有效值1000v持续1min的耐电强度试验，试验中无击穿、闪烁及飞弧现象。
6 | 江苏铭星供水设备有限公司 | 无负压供（给）水设备（二次供水设备） | Q/320925MXG005-2023《数字全变频差量补偿式箱式无负压供水设备》 | 设备耐压强度 | 设备在承受1.6倍设计压力且不低于0.6MPa压力下，保压35min，应无渗漏和可见变形或损坏。 | CJ/T 265-2016《无负压给水设备》、GB/T 26003-2010《无负压管网增压稳流给水设备》 | 盐城市产品质量监督检验所
7 | 江苏乾润新材料科技有限公司 | 食品包装膜/袋 | Q/320722 JSQR 002-2022 《食品包装用多层共挤膜、袋》 | 厚度偏差 | 厚度为0.051~0.100mm，厚度平均偏差±8 厚度为0.101~0.150mm，厚度平均偏差±6 厚度为0.151~0.300mm，厚度平均偏差±6 | GB/T 21302-2007《包装用复合膜、袋通则》 | 常州市检验检测标准认证研究院
8 | 江苏凯伦建材股份有限公司 | 建筑防水卷材 | Q/320584PBT012-2016 《MBA-CL-核电 自粘防水卷材》 | 低温柔性 （-30℃，1h） | 无裂纹 | GB 23441-2009《自粘聚合物改性沥青防水卷材》 | 泰州市产品质量监督检验院
|  |  |  | 抗撕裂强度 | ＞44
|  |  |  | 抗渗透性 | ＜1.3
|  |  |  | 抗穿透强度 | ＞490
|  |  |  | 抗静水压力 | 不窜水
10 | 江苏梦兰集团 有限公司 | 床上用品 | Q/320581AIY016-2023 《高支机织床上用品》 | 单纱线密度/tex≤ | 7.4 | GB/T 22796-2021《床上用品》、GB/T 22800-2009 《星级旅游饭店用纺织品》 | 方圆标志认证集团有限公司
|  |  |  | 耐水色牢度/级≥ （变色、沾色） | 4
|  |  |  | 断裂强力/N≥ | 350
|  |  |  | 纤维含量/% | 100棉
|  |  |  | 外观质量 | 规格尺寸偏差率/% ：大件产品-2.0~+2.0，小件产品-3.0~+3.0